## Sheet1
Compound 1 | Compound 2 | χ | χN | Measured at T (K) | Reference | SMILES 1 | SMILES 2
poly(lactic acid) | poly(6-methyl-ε-caprolactone) | -0.1 + 61.2T |  | 428.15 | 10.1021/ma201063t10.1021/ma201063t | CC(O)C(O)=O | CC1CCCCC(=O)O1
poly(methyl acrylate) | silicon dioxide | -0.3 |  | 423.15 | 10.1021/ma200205j | COC(=O)C=C | O=[Si]=O
poly(methyl acrylate) | 2-butanone | -0.45 |  | 423.15 | 10.1021/ma200205j10.1021/ef502918t10.1021/ma035830m | COC(=O)C=C | CCC(C)=O
water | poly(ethylene oxide) | 0.8 - 100T |  | 298.15 | 10.1021/ma301193h | O | C1CO1
polythiophene | tetrahydrofuran | 3.34 |  | 300 | 10.1021/ma401345n | s1cccc1 | C1CCOC1
poly(3-methylthiophene) | tetrahydrofuran | 11.43 |  | 300 | 10.1021/ma401345n | Cc1cscc1 | C1CCOC1
poly(3-butylthiophene) | tetrahydrofuran | 7.41 |  | 300 | 10.1021/ma401345n | CCCCc1cscc1 | C1CCOC1
poly(3-hexylthiophene) | tetrahydrofuran | 0.39 |  | 300 | 10.1021/ma401345n | CCCCCCc1cscc1 | C1CCOC1
poly(3-octylthiophene) | tetrahydrofuran | -1.06 |  | 300 | 10.1021/ma401345n | CCCCCCCCc1cscc1 | C1CCOC1
poly(3-dodecylthiophene) | tetrahydrofuran | -0.38 |  | 300 | 10.1021/ma401345n | CCCCCCCCCCCCc1cscc1 | C1CCOC1
polystyrene | poly(4-hydroxystyrene) | 0.68 |  |  | 10.1021/ma502192k10.1021/ma00203a026 | C=Cc1ccccc1 | Oc1ccc(C=C)cc1
poly(ethylene oxide) | poly(methyl acrylate) | -0.04 |  | 313.15 | 10.1021/ma102867d | C1CO1 | COC(=O)C=C
polybutadiene | tetrahydrofuran | 0.399 |  | 298.15 | 10.1021/ma302010j | C\C=C\C | C1CCOC1
polybutadiene | tetrahydrofuran | 0.403 |  | 313.15 | 10.1021/ma302010j | C\C=C\C | C1CCOC1
polybutadiene | tetrahydrofuran | 0.4 |  | 328.15 | 10.1021/ma302010j | C\C=C\C | C1CCOC1
polybutadiene | tetrahydrofuran | 0.4 |  | 298.15 | 10.1021/ma302010j | C\C=C\C | C1CCOC1
polybutadiene | tetrahydrofuran | 0.411 |  | 313.15 | 10.1021/ma302010j | C\C=C\C | C1CCOC1
polybutadiene | tetrahydrofuran | 0.42 |  | 328.15 | 10.1021/ma302010j | C\C=C\C | C1CCOC1
polyisoprene | cyclohexane | 0.394 |  | 298.15 | 10.1021/ma302010j10.1016/j.eurpolymj.2007.08.002 | HTTP Error 500: INTERNAL SERVER ERROR | C1CCCCC1
polyisoprene | cyclohexane | 0.373 |  | 313.15 | 10.1021/ma302010j10.1016/j.eurpolymj.2007.08.002 | HTTP Error 500: INTERNAL SERVER ERROR | C1CCCCC1
polyisoprene | cyclohexane | 0.395 |  | 328.15 | 10.1021/ma302010j10.1016/j.eurpolymj.2007.08.002 | HTTP Error 500: INTERNAL SERVER ERROR | C1CCCCC1
polyisoprene | cyclohexane | 0.437 |  | 298.15 | 10.1021/ma302010j10.1016/j.eurpolymj.2007.08.002 | HTTP Error 500: INTERNAL SERVER ERROR | C1CCCCC1
polyisoprene | cyclohexane | 0.438 |  | 313.15 | 10.1021/ma302010j10.1016/j.eurpolymj.2007.08.002 | HTTP Error 500: INTERNAL SERVER ERROR | C1CCCCC1
polyisoprene | cyclohexane | 0.44 |  | 328.15 | 10.1021/ma302010j10.1016/j.eurpolymj.2007.08.002 | HTTP Error 500: INTERNAL SERVER ERROR | C1CCCCC1
poly(4-tert-butylstyrene) | poly(methyl methacrylate) | (-0.044 ± 0.002) + (41.2 ± 0.9)T |  |  | 10.1021/ma301047y | CC(C)(C)c1ccc(C=C)cc1 | COC(=O)C(C)=C
polystyrene | poly(methacrylic acid) | 1.1 ± 0.2 |  | 293.15 | 10.1021/ma500232y10.1021/ma500232y | C=Cc1ccccc1 | CC(=C)C(O)=O
poly(acrylic acid) | polyacrylamide | 0.505 ± 0.01 |  | 293.15 | 10.1021/ma2024683 | OC(=O)C=C | NC(=O)C=C
tetrahydrofuran | poly(3-hexylthiophene) | 1.04 ± 0.04 |  | 296.15 | 10.1021/ma400597j | C1CCOC1 | CCCCCCc1cscc1
chloroform | poly(3-hexylthiophene) | 0.99 ± 0.01 |  | 296.15 | 10.1021/ma400597j | ClC(Cl)Cl | CCCCCCc1cscc1
tetrahydrofuran | polystyrene | 0.41 ± 0.02 |  | 296.15 | 10.1021/ma400597j | C1CCOC1 | C=Cc1ccccc1
chloroform | polystyrene | 0.39 ± 0.01 |  | 296.15 | 10.1021/ma400597j | ClC(Cl)Cl | C=Cc1ccccc1
polystyrene | poly(3-hexylthiophene) | 0.48 ± 0.06 |  | 296.15 | 10.1021/ma400597j | C=Cc1ccccc1 | CCCCCCc1cscc1
poly(trimethylsilylstyrene) | poly(lactic acid) | 0.29 + 51.3T |  | 298.15 | 10.1021/ma401719p10.1021/ma301238j | C[Si](C)(C)C=Cc1ccccc1 | CC(O)C(O)=O
deuterated poly(ethylene-alt-propylene) | poly(ethylene-alt-propylene) | 0.0054 ± 0.0008 |  | 423.15 | 10.1021/ma101898c | HTTP Error 500: INTERNAL SERVER ERROR | HTTP Error 500: INTERNAL SERVER ERROR
polystyrene | poly(methyl methacrylate) | 0.0209 + 2.87T |  | 413.15 | 10.1021/ma4004538 | C=Cc1ccccc1 | COC(=O)C(C)=C
polystyrene | poly(ε-caprolactone) | -0.913 + 412T |  | 167 | 10.1021/ma301531a10.1016/0032-3861(95)93654-5 | C=Cc1ccccc1 | O=C1CCCCCO1
poly(cyclohexylethylene) | poly(methyl methacrylate) | (-0.162 ± 0.013) + (144.4 ± 6.2)T |  |  | 10.1021/ma4020164 | C=CC1CCCCC1 | COC(=O)C(C)=C
poly(styrene-ran-acrylonitrile) | deuterated poly(methyl methacrylate) | 0.092 - 39.622T |  | 373 - 413 | 10.1021/ma401090q | HTTP Error 500: INTERNAL SERVER ERROR | COC(=O)C(C)=C
polystyrene | poly(vinyl methyl ether) |  |  | 378.15 | 10.1021/ma101421s | C=Cc1ccccc1 | COC=C
poly(methyl methacrylate) | carbon dioxide | 1.499 |  | 313 | 10.1021/ma401090q | COC(=O)C(C)=C | O=C=O
poly(styrene-ran-acrylonitrile) | carbon dioxide | 1.512 |  | 313 | 10.1021/ma401090q | HTTP Error 500: INTERNAL SERVER ERROR | O=C=O
poly(hydroxyethyl acrylate) | poly(methyl acrylate) | 0.06 |  | 293 | 10.1021/ma500905n | OCCOC(=O)C=C | COC(=O)C=C
poly(hydroxyethyl acrylate) | poly(octyl acrylate) | 0.13 |  | 293 | 10.1021/ma500905n | OCCOC(=O)C=C | CCCCCCCCOC(=O)C=C
poly(methyl acrylate) | poly(octyl acrylate) | 0.07 |  | 293 | 10.1021/ma500905n | COC(=O)C=C | CCCCCCCCOC(=O)C=C
poly(butyl methacrylate) | 1-butyl-3-methylimidazolium bis(trifluoromethylsulfonyl)imide | 1 - 119T |  | 293.15 | 10.1021/ma401450w | CCCCOC(=O)C(C)=C | CCCCn1cc[n+](C)c1.FC(F)(F)[S](=O)(=O)[N-][S](=O)(=O)C(F)(F)F
poly(butyl methacrylate) | 1-butyl-3-methylimidazolium bis(trifluoromethylsulfonyl)imide | 0.79 - 83T |  | 293.15 | 10.1021/ma401450w | CCCCOC(=O)C(C)=C | CCCCn1cc[n+](C)c1.FC(F)(F)[S](=O)(=O)[N-][S](=O)(=O)C(F)(F)F
poly(butyl methacrylate) | 1-butyl-3-methylimidazolium bis(trifluoromethylsulfonyl)imide | 0.83 - 87T |  | 293.15 | 10.1021/ma401450w | CCCCOC(=O)C(C)=C | CCCCn1cc[n+](C)c1.FC(F)(F)[S](=O)(=O)[N-][S](=O)(=O)C(F)(F)F
poly(butyl methacrylate) | 1-butyl-3-methylimidazolium bis(trifluoromethylsulfonyl)imide | 1.07 - 149T |  | 293.15 | 10.1021/ma401450w | CCCCOC(=O)C(C)=C | CCCCn1cc[n+](C)c1.FC(F)(F)[S](=O)(=O)[N-][S](=O)(=O)C(F)(F)F
deuterated poly(butylene oxide) | poly(butylene oxide) | -0.0000225 ± 0.0000025 |  | 320 | 10.1021/ma201288a | C1CCOC1 | C1CCOC1
deuterated poly(hexene oxide) | poly(hexene oxide) | -0.00001 ± 0.000005 |  | 320 | 10.1021/ma201288a | CCCCC1CO1 | CCCCC1CO1
deuterated poly(octylene oxide) | poly(octylene oxide) | 0.000046 ± 0.000033 |  | 320 | 10.1021/ma201288a | C1CCCCOCCC1 | C1CCCCOCCC1
deuterated poly(butylene oxide) | poly(butylene oxide) | 0.00004 ± 0.00001 |  | 320 | 10.1021/ma201288a | C1CCOC1 | C1CCOC1
deuterated poly(hexene oxide) | poly(hexene oxide) | 0.00005 ± 0.00001 |  | 320 | 10.1021/ma201288a | CCCCC1CO1 | CCCCC1CO1
deuterated poly(octylene oxide) | poly(octylene oxide) | 0.00029 ± 0.00004 |  | 320 | 10.1021/ma201288a | C1CCCCOCCC1 | C1CCCCOCCC1
poly(ethylene oxide) | 1-ethyl-3-methylimidazolium bis(trifluoromethanesulfonyl)amide | 0.43 |  |  | 10.1021/ma400218e | C1CO1 | CC[n+]1ccn(C)c1.FC(F)(F)[S](=O)(=O)[N-][S](=O)(=O)C(F)(F)F
poly(ethylene oxide) | 1-ethyl-3-methylimidazolium bis(fluorosulfonyl)amide | 0.48 |  |  | 10.1021/ma400218e | C1CO1 | CC[n+]1ccn(C)c1.F[S](=O)(=O)[N-][S](F)(=O)=O
poly(ethylene oxide) | water | 0 + 117.35T |  | 373.15 | 10.1021/ma1027752 | C1CO1 | O
polystyrene | poly(4-vinylpyridine) |  |  |  | 10.1021/ma100679210.1021/ma062516u | C=Cc1ccccc1 | C=Cc1ccncc1
polystyrene | polyisoprene | -0.07 + 63T |  | 150 - 310 | 10.1021/ma400098u10.1063/1.469130 | C=Cc1ccccc1 | HTTP Error 500: INTERNAL SERVER ERROR
polystyrene | polybutadiene | 0.047 |  | 313.15 | 10.1021/ma401957sISBN: 0-387-31235-8 | C=Cc1ccccc1 | C\C=C\C
polystyrene | polydimethylsiloxane | 0.226 |  | 313.15 | 10.1021/ma401957sISBN: 0-387-31235-8 | C=Cc1ccccc1 | C[Si](C)=O
deuterated poly(methyl methacrylate) | carbon dioxide |  |  |  | 10.1021/ma5018154 | COC(=O)C(C)=C | O=C=O
poly(styrene-ran-acrylonitrile) | carbon dioxide |  |  |  | 10.1021/ma5018154 | HTTP Error 500: INTERNAL SERVER ERROR | O=C=O
deuterated poly(methyl methacrylate) | poly(styrene-ran-acrylonitrile) | 0.092 - 39.6T |  |  | 10.1021/ma501815410.1021/ma401090q | COC(=O)C(C)=C | HTTP Error 500: INTERNAL SERVER ERROR
polystyrene | polystyrenesulfonate | 5.89 |  | 298.15 | 10.1021/ma400078y10.1021/ma702733f | C=Cc1ccccc1 | HTTP Error 500: INTERNAL SERVER ERROR
poly(butyl acrylate) | poly(benzyl methacrylate) | 0.036 - 0.56T |  | 353.15 - 513.15 | 10.1021/ma1003776 | CCCCOC(=O)C=C | CC(=C)C(=O)OCc1ccccc1
polystyrenesulfonate | poly(ethylene-alt-propylene) | 0.194 - 0.395 |  | 327.15 | 10.1021/ma400078y10.1021/ma702733f | HTTP Error 500: INTERNAL SERVER ERROR | HTTP Error 500: INTERNAL SERVER ERROR
poly(lactic acid) | polybutadiene | 0.192 |  | 428.15 | 10.1021/ma5006233 | CC(O)C(O)=O | C\C=C\C
diethyl phthalate | polyisoprene | -1.3 + 938T |  |  | 10.1021/ma402598r | CCOC(=O)c1ccccc1C(=O)OCC | HTTP Error 500: INTERNAL SERVER ERROR
dibutyl phthalate | polyisoprene | -0.56 + 468T |  |  | 10.1021/ma402598r | CCCCOC(=O)c1ccccc1C(=O)OCCCC | HTTP Error 500: INTERNAL SERVER ERROR
polystyrene | poly(2-vinylpyridine) | -0.1322 + 0.0761T |  |  | 10.1021/ma200429v | C=Cc1ccccc1 | C=Cc1ccccn1
polystyrene | poly(methyl methacrylate) | 0.0425 + 4.046T |  |  | 10.1021/ma500716f10.1021/ma901313a | C=Cc1ccccc1 | COC(=O)C(C)=C
poly(allylamine hydrochloride) | water | -0.0513 |  |  | 10.1021/ma101983s | Cl.NCC=C | O
poly(acrylic acid) | water | 0.729 |  |  | 10.1021/ma101983s | OC(=O)C=C | O
poly(N,N-dimethylacrylamide) | polyethylene | -0.26 + 221T |  | 413.15 | 10.1021/ma302069s | CN(C)C(=O)C=C | C=C
poly(3-hexylthiophene) | poly(methyl methacrylate) | 0.0433 + 56.37T |  | 496.15 - 503.15 | 10.1021/ma302220b | CCCCCCc1cscc1 | COC(=O)C(C)=C
poly(3-dodecylthiophene) | poly(methyl methacrylate) | 0.0828 + 38.582T |  | 513.15 - 523.15 | 10.1021/ma302220b | CCCCCCCCCCCCc1cscc1 | COC(=O)C(C)=C
poly(3-(2-ethylhexyl)thiophene) | poly(methyl methacrylate) | 0.0932 + 25.482T |  | 383.15 - 423.15 | 10.1021/ma302220b | HTTP Error 500: INTERNAL SERVER ERROR | COC(=O)C(C)=C
poly[N-(4-vinylbenzyl)-N,N-diethylamine] | polystyrene | 0.033 |  | 298.15 | 10.1021/ma402370j | HTTP Error 500: INTERNAL SERVER ERROR | C=Cc1ccccc1
poly(N,N-dimethylacrylamide) | poly[N-(4-vinylbenzyl)-N,N-diethylamine] | 0.287 |  | 298.15 | 10.1021/ma402370j | CN(C)C(=O)C=C | HTTP Error 500: INTERNAL SERVER ERROR
poly(N,N-dimethylacrylamide) | polystyrene | 0.096 |  | 298.15 | 10.1021/ma402370j | CN(C)C(=O)C=C | C=Cc1ccccc1
poly(vinylidene fluoride) | poly(methyl methacrylate) | -0.295 |  | 433.15 | 10.1021/ma301460h10.1021/ma60048a040 | FC(F)=C | COC(=O)C(C)=C
carboxylated nitrile rubber | toluene |  |  | 298 | 10.1021/ma500240vCiation: Zaborski, M.; Kosmalska, A. Kautsch. Gummi Kunstst. 2005, 58, 354– 357. | HTTP Error 500: INTERNAL SERVER ERROR | Cc1ccccc1
polystyrene | poly(2,6-dimethyl-1,4-phenylene oxide) | 0.112 - 62T |  |  | 10.1021/ma402200d10.1021/ma00186a046 | C=Cc1ccccc1 | Cc1cc2oc1c(C)c2
polyacrylamide | water | 0.47 |  |  | 10.1021/ma501396jISBN: 0-19-518101-8 | NC(=O)C=C | O
polystyrene | polyisoprene | -0.0288 + 26.4T |  | 390 - 555 | 10.1021/ma202196c10.1209/epl/i2001-00205-7 | C=Cc1ccccc1 | HTTP Error 500: INTERNAL SERVER ERROR
polystyrene | polybutadiene | 0.05 |  | 393.15 | 10.1021/ma400533w10.1021/ma011958x | C=Cc1ccccc1 | C\C=C\C
polyisoprene | poly(ethylene oxide) | -0.0579 + 90.7T |  | 390 - 555 | 10.1021/ma202196c10.1209/epl/i2001-00205-7 | HTTP Error 500: INTERNAL SERVER ERROR | C1CO1
polystyrene | poly(ethylene oxide) | -0.0229 + 29.8T |  | 390 - 555 | 10.1021/ma202196c10.1209/epl/i2001-00205-7 | C=Cc1ccccc1 | C1CO1
polystyrene | poly(lactic acid) | -0.211 + 154.9T |  |  | 10.1021/ma501957b10.1021/ja9083804 | C=Cc1ccccc1 | CC(O)C(O)=O
poly(ethylene-alt-propylene) | poly(lactic acid) | -0.434 + 302T |  |  | 10.1021/ma301047y10.1002/polb.10291 | HTTP Error 500: INTERNAL SERVER ERROR | CC(O)C(O)=O
polyethylene | polydimethylsiloxane | -0.095 + 90.7T |  |  | 10.1021/ma301047y10.1021/ma020148y | C=C | C[Si](C)=O
polystyrene | polyisoprene | -0.071 + 59.1T |  |  | 10.1021/ma301047y10.1021/ma00130a012 | C=Cc1ccccc1 | HTTP Error 500: INTERNAL SERVER ERROR
polystyrene | polydimethylsiloxane | -0.061 + 57.4T |  |  | 10.1021/ma301047y10.1021/ja0278584 | C=Cc1ccccc1 | C[Si](C)=O
polyethylene | poly(ethylene-alt-propylene) | -0.016 + 8.87T |  |  | 10.1021/ma301047y10.1021/ma020148y | C=C | HTTP Error 500: INTERNAL SERVER ERROR
polystyrene | poly(methyl methacrylate) | 0.022 + 3.5T |  |  | 10.1021/ma301047y10.1021/ma00205a03310.1021/ma8013004 | C=Cc1ccccc1 | COC(=O)C(C)=C
poly(propylene) | carbon monofluoride | 0.394 |  |  | 10.1021/ma400384a | CC=C | [CH2]F
polystyrene | poly(2-vinylpyridine) | 0.0072 + 30T |  |  | 10.1021/ma400957p10.1678/rheology.41.83 | C=Cc1ccccc1 | C=Cc1ccccn1
poly(methyl methacrylate) | chloroform | 0.39 |  | 298.15 | 10.1021/ma101529b10.1021/ma0497761 | COC(=O)C(C)=C | ClC(Cl)Cl
polystyrene | chloroform | 0.45 |  | 298.15 | 10.1021/ma101529b10.1021/ma0497761 | C=Cc1ccccc1 | ClC(Cl)Cl
acetone | poly(methyl methacrylate) | 0.18 |  | 298.15 | 10.1021/ma101529b10.1021/ma0497761 | CC(C)=O | COC(=O)C(C)=C
acetone | polystyrene | 1.1 |  | 298.15 | 10.1021/ma101529b10.1021/ma0497761 | CC(C)=O | C=Cc1ccccc1
toluene | poly(methyl methacrylate) | 0.45 |  | 298.15 | 10.1021/ma101529b10.1021/ma0497761 | Cc1ccccc1 | COC(=O)C(C)=C
toluene | polystyrene | 0.34 |  | 298.15 | 10.1021/ma101529b10.1021/ma0497761 | Cc1ccccc1 | C=Cc1ccccc1
carbon disulfide | poly(methyl methacrylate) | 1.2 |  | 298.15 | 10.1021/ma101529b10.1021/ma0497761 | S=C=S | COC(=O)C(C)=C
carbon disulfide | polystyrene | 0.01 |  | 298.15 | 10.1021/ma101529b10.1021/ma0497761 | S=C=S | C=Cc1ccccc1
polyacrylamide | water | 0.47 |  | 298.15 | 10.1021/ma501396jISBN: 0-19-518101-8 | NC(=O)C=C | O
polystyrene | poly(butyl acrylate) | 0.034 |  | 423.15 | 10.1021/ma100743s10.1021/ma50006a07910.1016/j.polymer.2007.09.039 | C=Cc1ccccc1 | CCCCOC(=O)C=C
poly(methyl methacrylate) | poly(vinylidene fluoride) | -0.07 |  | 473 | 10.1021/ma301620a10.1002/pol.1980.130180607 | COC(=O)C(C)=C | FC(F)=C
polyisoprene | polystyrene | 27.9 - 0.0258T |  |  | 10.1021/ma301739j10.1021/ma00127a050 | HTTP Error 500: INTERNAL SERVER ERROR | C=Cc1ccccc1
poly(ethylene-alt-propylene) | polystyrene | 8 + 0.05T |  |  | 10.1021/ma301739j10.1021/ma00127a050 | HTTP Error 500: INTERNAL SERVER ERROR | C=Cc1ccccc1
polyisoprene | poly(methyl methacrylate) | 0.077 |  | 413.15 | 10.1021/ma301739j10.1021/ma950840b | HTTP Error 500: INTERNAL SERVER ERROR | COC(=O)C(C)=C
poly(3-hexylthiophene) | [6,6]-phenyl-C61 butyric acid methyl ester | 0.86 ± 0.09 |  |  | 10.1021/ma200855r | CCCCCCc1cscc1 | HTTP Error 500: INTERNAL SERVER ERROR
n-tridecane | perfluorinated copolymer AF1600 | 29 - 0.092T + 0.000077T² |  |  | 10.1021/ma1025658 | CCCCCCCCCCCCC | HTTP Error 500: INTERNAL SERVER ERROR
n-tetradecane | perfluorinated copolymer AF1600 | 56.5 - 0.201T + 0.000186T² |  |  | 10.1021/ma1025658 | CCCCCCCCCCCCCC | HTTP Error 500: INTERNAL SERVER ERROR
n-pentadecane | perfluorinated copolymer AF1600 | 60.9 - 0.212T + 0.000192T² |  |  | 10.1021/ma1025658 | CCCCCCCCCCCCCCC | HTTP Error 500: INTERNAL SERVER ERROR
n-hexadecane | perfluorinated copolymer AF1600 | 54.6 - 0.186T + 0.000165T² |  |  | 10.1021/ma1025658 | CCCCCCCCCCCCCCCC | HTTP Error 500: INTERNAL SERVER ERROR
polystyrene | poly(n-butyl acrylate) | 0.087 |  | 503.15 | 10.1021/ma100743s10.1002/(SICI)1099-0488(20000201)38:3<369::AID-POLB3>3.0.CO;2-W | C=Cc1ccccc1 | CCCCOC(=O)C=C
chloroform | poly[(9,9-dioctylfluorenyl-2,7-diyl)-co-5,5-(4′,7′-di-2-thienyl-2′,1′,3′-benzothiadiazole] | 0.505 |  |  | 10.1021/ma400269j10.1021/ma070712a | ClC(Cl)Cl | HTTP Error 500: INTERNAL SERVER ERROR
chloroform | phenyl-C61-butyric acid methyl ester | 0.885 |  |  | 10.1021/ma400269j10.1021/ma070712a | ClC(Cl)Cl | HTTP Error 500: INTERNAL SERVER ERROR
poly[(9,9-dioctylfluorenyl-2,7-diyl)-co-5,5-(4′,7′-di-2-thienyl-2′,1′,3′-benzothiadiazole] | phenyl-C61-butyric acid methyl ester | 0.45 - 0.479 |  |  | 10.1021/ma400269j10.1021/ma070712a | HTTP Error 500: INTERNAL SERVER ERROR | HTTP Error 500: INTERNAL SERVER ERROR
chloroform | silicon oxide | 3.4 |  |  | 10.1021/ma400269j10.1016/0021-9797(77)90009-1 | ClC(Cl)Cl | O=[Si]=O
poly[(9,9-dioctylfluorenyl-2,7-diyl)-co-5,5-(4′,7′-di-2-thienyl-2′,1′,3′-benzothiadiazole] | silicon oxide | 3.7 |  |  | 10.1021/ma400269j10.1021/ma07071 | HTTP Error 500: INTERNAL SERVER ERROR | O=[Si]=O
phenyl-C61-butyric acid methyl ester | silicon oxide | 1.9 |  |  | 10.1021/ma400269j10.1021/ma07071 | HTTP Error 500: INTERNAL SERVER ERROR | O=[Si]=O
poly(acrylic acid) | acetone | 1.057 |  | 298.15 | 10.1021/ma3019188 | OC(=O)C=C | CC(C)=O
poly(acrylic acid) | n,n-dimethylformide | 0.34 |  | 298.15 | 10.1021/ma3019188 | OC(=O)C=C | HTTP Error 500: INTERNAL SERVER ERROR
poly(acrylic acid) | water | 4.333 |  | 298.15 | 10.1021/ma3019188 | OC(=O)C=C | O
poly(butyl acrylate) | acetone | 0.49 |  | 298.15 | 10.1021/ma3019188 | CCCCOC(=O)C=C | CC(C)=O
poly(butyl acrylate) | n,n-dimethylformide | 1.766 |  | 298.15 | 10.1021/ma3019188 | CCCCOC(=O)C=C | HTTP Error 500: INTERNAL SERVER ERROR
poly(butyl acrylate) | water | 6.926 |  | 298.15 | 10.1021/ma3019188 | CCCCOC(=O)C=C | O
poly(trifluoroethyl methacrylate) | acetone | 0.542 |  | 298.15 | 10.1021/ma3019188 | CC(=C)C(=O)OCC(F)(F)F | CC(C)=O
poly(trifluoroethyl methacrylate) | n,n-dimethylformide | 2.147 |  | 298.15 | 10.1021/ma3019188 | CC(=C)C(=O)OCC(F)(F)F | HTTP Error 500: INTERNAL SERVER ERROR
poly(trifluoroethyl methacrylate) | water | 7.303 |  | 298.15 | 10.1021/ma3019188 | CC(=C)C(=O)OCC(F)(F)F | O
polystyrene | poly(ethylene oxide) | 0.019 - 0.03 |  |  | 10.1021/ma100925c10.1021/ma00028a025 | C=Cc1ccccc1 | C1CO1
polystyrene | poly(acrylic acid) | 0.45 |  |  | 10.1021/ma102378wISBN: 0-471-16628-6 | C=Cc1ccccc1 | OC(=O)C=C
polystyrene | poly(ferrocenylmethylethylsilane) | 0.023 + 3.68T |  |  | 10.1021/ma302602u10.1021/ma020647z | C=Cc1ccccc1 | HTTP Error 500: INTERNAL SERVER ERROR
polyisoprene | polystyrene | -0.0522 + 48.8T |  |  | 10.1021/ma302602u10.1021/ma011696z | HTTP Error 500: INTERNAL SERVER ERROR | C=Cc1ccccc1
polystyrene | poly(methyl methacrylate) | 0.021 + 3.2T |  |  | 10.1021/ma401184610.1021/ma00073a044 | C=Cc1ccccc1 | COC(=O)C(C)=C
deuterated polystyrene | poly(n-pentyl methacrylate) | 0.104 - 55T + 10355.6T² |  |  | 10.1021/ma401184610.1021/ma025615q | HTTP Error 500: INTERNAL SERVER ERROR | CCCCCOC(=O)C(C)=C
polystyrene | polyisoprene | -0.01 + 33T |  | 180 | 10.1021/ma400944z10.1021/ma991470k10.1063/1.471656 | C=Cc1ccccc1 | HTTP Error 500: INTERNAL SERVER ERROR
polystyrene | poly(lactic acid) | -0.112 + 98.1T |  |  | 10.1021/ma500625k10.1021/ja0278584 | C=Cc1ccccc1 | CC(O)C(O)=O
polystyrene | poly(4-vinylpyridine) | 0.3 - 0.35 |  | 433.15 | 10.1021/ma902651t10.1021/ma992118 | C=Cc1ccccc1 | C=Cc1ccncc1
polystyrene | poly(tert-butoxystyrene) | 0.031 - 0.034 |  |  | 10.1021/ma902651tISBN: 978-90-367-3805-7 | C=Cc1ccccc1 | CC(C)(C)OC=Cc1ccccc1
poly(4-vinylpyridine) | poly(tert-butoxystyrene) | 0.39 - 0.43 |  |  | 10.1021/ma902651tISBN: 978-90-367-3805-7 | C=Cc1ccncc1 | CC(C)(C)OC=Cc1ccccc1
polystyrene | poly(methyl methacrylate) | (0.028 ± 0.002) + (3.9 ± 0.6)T |  |  | 10.1021/ma401704m10.1021/ma00205a033 | C=Cc1ccccc1 | COC(=O)C(C)=C
poly(4-tert-butylstyrene) | poly(2-vinylpyridine) | (-0.0502 ± 0.0029) + (67.9 ± 3.4)T |  | 405.15 - 513.15 | 10.1021/ma501597g | CC(C)(C)c1ccc(C=C)cc1 | C=Cc1ccccn1
polystyrene | poly(2-vinylpyridine) | -0.033 + 63T |  |  | 10.1021/ma501597g10.1016/0032-3861(94)90065-5 | C=Cc1ccccc1 | C=Cc1ccccn1
water | polyacrylamide | 0.45 |  |  | 10.1021/ma300366410.1021/jp710284e | O | NC(=O)C=C
water | polyacrylamide | 0.47 |  |  | 10.1021/ma102708bISBN: 0-19-518101-8 | O | NC(=O)C=C
poly(ethylene oxide) | water | 0.41 - 0.45 |  | 298.15 | 10.1021/ma500314d10.1016/0079-6700(95)00011-410.1021/ma010804e | C1CO1 | O
polystyrene | poly(4-vinylbenzyltrimethylammonium chloride) | 0.197 |  | 301.15 | 10.1021/ma302357k | C=Cc1ccccc1 | [Cl-].C[N+](C)(C)Cc1ccc(C=C)cc1
polymerized soybean oil | poly(lactic acid) | 0.35 |  | 463.15 | 10.1021/ma902279510.1021/am900514v | HTTP Error 500: INTERNAL SERVER ERROR | CC(O)C(O)=O
polystyrene | polyisoprene | 0.07 |  | 463.15 | 10.1021/ma902279510.1007/978-0-387-69002-5_19 | C=Cc1ccccc1 | HTTP Error 500: INTERNAL SERVER ERROR
methanol | poly(N-isopropylacrylamide) | 0.45 |  |  | 10.1021/ma401877c10.1021/ma00004a02210.1143/JPSJ.56.233 | CO | CC(C)NC(=O)C=C
water | poly(N-isopropylacrylamide) | 0.45 - 0.55 |  |  | 10.1021/ma401877c10.1021/ma00004a02210.1143/JPSJ.56.233 | O | CC(C)NC(=O)C=C
polystyrene | polybutadiene | 0.055 |  |  | 10.1021/ma500633b10.1051/jp2:1997217 | C=Cc1ccccc1 | C\C=C\C
polystyrene | poly(ethylene-alt-propylene) |  |  |  | 10.1021/ma102788v10.1021/ma991156q | C=Cc1ccccc1 | HTTP Error 500: INTERNAL SERVER ERROR
polystyrene | poly(2-vinylpyridine) | -0.095 + 91.6T |  |  | 10.1021/ma902804e10.1021/ma951714a | C=Cc1ccccc1 | C=Cc1ccccn1
polystyrene | poly(ferrocenylmethylethylsilane) | 0.028 + 3.28T |  |  | 10.1021/ma302602u10.1021/ma020647z | C=Cc1ccccc1 | HTTP Error 500: INTERNAL SERVER ERROR
deuterated polystyrene | poly(methyl methacrylate) | 0.0284 + 3.902T |  |  | 10.1021/ma401184610.1021/ma00073a044 | HTTP Error 500: INTERNAL SERVER ERROR | COC(=O)C(C)=C
polystyrene | deuterated poly(methyl methacrylate) | 0.0292 + 3.188T |  |  | 10.1021/ma401184610.1021/ma00073a044 | C=Cc1ccccc1 | COC(=O)C(C)=C
deuterated polystyrene | deuterated poly(methyl methacrylate) | 0.0251 + 3.199T |  |  | 10.1021/ma401184610.1021/ma00073a044 | HTTP Error 500: INTERNAL SERVER ERROR | COC(=O)C(C)=C
polystyrene | poly(methyl methacrylate) | 0.021 + 3.2T |  |  | 10.1021/ma401184610.1021/ma00073a044 | C=Cc1ccccc1 | COC(=O)C(C)=C
deuterated polystyrene | poly(n-pentyl methacrylate) | 0.104 - 55T + 10355.6T² |  |  | 10.1021/ma401184610.1021/ma025615q | HTTP Error 500: INTERNAL SERVER ERROR | CCCCCOC(=O)C(C)=C
poly(lactic acid) | tetrahydrofuran | 0.11 |  | 298.15 | 10.1021/ma500613c | CC(O)C(O)=O | C1CCOC1
poly(norbornene) | tetrahydrofuran | 0.42 |  | 298.15 | 10.1021/ma500613c | C1CC2CC1C=C2 | C1CCOC1
poly(lactic acid) | poly(norbornene) | 0.72 |  | 298.15 | 10.1021/ma500613c | CC(O)C(O)=O | C1CC2CC1C=C2
polyethylene | poly(ethyl ethylene) | 0.0283 |  | 373.15 | 10.1021/ma100741810.1021/ma00046a070 | C=C | CCC=C
poly(ethylene-alt-propylene) | poly(ethyl ethylene) | 0.0116 |  | 373.15 | 10.1021/ma100741810.1021/ma00046a070 | HTTP Error 500: INTERNAL SERVER ERROR | CCC=C
polyethylene | poly(ethylene-alt-propylene) | 0.0086 |  | 373.15 | 10.1021/ma100741810.1021/ma00046a070 | HTTP Error 500: Internal Server Error | HTTP Error 500: INTERNAL SERVER ERROR
polystyrene | polyisoprene | -0.0857 + 71.4T |  |  | 10.1021/ma401033w10.1021/ma00130a012 | HTTP Error 500: Internal Server Error | HTTP Error 500: INTERNAL SERVER ERROR
polystyrene | poly(4-hydroxystyrene) | 0.68 |  |  | 10.1021/ma200747d10.1021/ma00203a026 | C=Cc1ccccc1 | Oc1ccc(C=C)cc1
polydimethylsiloxane | poly{2,5-bis[(4-methoxyphenyl)oxycarbonyl]styrene} | 0 + 886T |  |  | 10.1021/ma1023704 | C[Si](C)=O | HTTP Error 500: INTERNAL SERVER ERROR
polyisoprene | poly(methyl methacrylate) | 0.077 ± 0.004 |  | 295.15 | 10.1021/ma300365h10.1021/ma950840b | HTTP Error 500: INTERNAL SERVER ERROR | COC(=O)C(C)=C
polystyrene | poly(4-vinylpyridine) | 0.3 - 0.35 |  | 433.15 | 10.1021/ma301461410.1021/ma992118 | [WinError 10054] 远程主机强迫关闭了一个现有的连接。 | HTTP Error 500: Internal Server Error
polystyrene | polycarbonate | 0.035 - 0.0046 |  | 523.15 | 10.1021/ma301461410.1002/app.1987.070340307 | <urlopen error [WinError 10054] 远程主机强迫关闭了一个现有的连接。> | HTTP Error 500: Internal Server Error
polystyrene | poly(vinyl chloride) | 0.099 |  |  | 10.1021/ma301461410.1016/0032-3861(95)93653-4 | <urlopen error [WinError 10054] 远程主机强迫关闭了一个现有的连接。> | HTTP Error 500: Internal Server Error
polystyrene | poly(methyl methacrylate) | 0.0044 |  |  | 10.1021/ma301461410.1021/ma00113a010 | [WinError 10054] 远程主机强迫关闭了一个现有的连接。 | <urlopen error [WinError 10054] 远程主机强迫关闭了一个现有的连接。>
polystyrene | poly(tert-butyl acrylate) | 0.09 |  |  | 10.1021/ma301461410.1021/ma9009802 | [WinError 10054] 远程主机强迫关闭了一个现有的连接。 | [WinError 10054] 远程主机强迫关闭了一个现有的连接。
polystyrene | poly(butyl methacrylate) | (0.012 - 0.015) ± 0.001 |  | 393.15 | 10.1021/ma301461410.1021/ma991660v | [WinError 10054] 远程主机强迫关闭了一个现有的连接。 | [WinError 10054] 远程主机强迫关闭了一个现有的连接。
polystyrene | polybutadiene | -0.03813 + 30.137T |  |  | 10.1021/ma101140m10.1063/1.47074910.1002/1521-3900(200001)149:1<99::AID-MASY99>3.0.CO;2-X10.1021/ma981665c10.1021/ma030020w | [WinError 10054] 远程主机强迫关闭了一个现有的连接。 | [WinError 10054] 远程主机强迫关闭了一个现有的连接。
polystyrene | poly(ethylene-r-butylene) | (0.02 ± 0.005) + (24 ± 6)T |  |  | 10.1021/ma200297f10.1021/ma991842p | [WinError 10054] 远程主机强迫关闭了一个现有的连接。 | [WinError 10054] 远程主机强迫关闭了一个现有的连接。
poly(n-hexyl methacrylate) | polystyrene | 0.0065 - 0.01 |  | 403.15 - 453.15 | 10.1021/ma301461410.1002/pi.1481 | [WinError 10054] 远程主机强迫关闭了一个现有的连接。 | [WinError 10054] 远程主机强迫关闭了一个现有的连接。
polyvinyl alcohol | water | 0.506 |  |  | 10.1021/ma101031t10.1002/bip.1972.360110704 | [WinError 10054] 远程主机强迫关闭了一个现有的连接。 | [WinError 10054] 远程主机强迫关闭了一个现有的连接。
poly(cyclohexylethylene) | polyethylene | -0.0174 + 29.4T |  |  | 10.1021/ma100347k10.1021/ma020227 | [WinError 10054] 远程主机强迫关闭了一个现有的连接。 | [WinError 10054] 远程主机强迫关闭了一个现有的连接。
poly(cyclohexylethylene) | poly(ethyl ethylene) | -0.0087 + 11.2T |  |  | 10.1021/ma100347k10.1021/ma020227 | [WinError 10054] 远程主机强迫关闭了一个现有的连接。 | [WinError 10054] 远程主机强迫关闭了一个现有的连接。
poly(cyclohexylethylene) | poly(ethylene-alt-propylene) | -0.0036 + 15.7T |  |  | 10.1021/ma100347k10.1021/ma020227+ | [WinError 10054] 远程主机强迫关闭了一个现有的连接。 | [WinError 10054] 远程主机强迫关闭了一个现有的连接。
polystyrene | acetone | 0.68 |  | 297.15 | 10.1021/ma102470v | [WinError 10054] 远程主机强迫关闭了一个现有的连接。 | [WinError 10054] 远程主机强迫关闭了一个现有的连接。
polystyrene | acetone | 0.73 |  | 275.15 | 10.1021/ma102470v | [WinError 10054] 远程主机强迫关闭了一个现有的连接。 | [WinError 10054] 远程主机强迫关闭了一个现有的连接。
poly(methyl methacrylate) | acetone | 0.32 |  | 297.15 | 10.1021/ma102470v | [WinError 10054] 远程主机强迫关闭了一个现有的连接。 | [WinError 10054] 远程主机强迫关闭了一个现有的连接。
poly(methyl methacrylate) | acetone | 0.35 |  | 275.15 | 10.1021/ma102470v | [WinError 10054] 远程主机强迫关闭了一个现有的连接。 | [WinError 10054] 远程主机强迫关闭了一个现有的连接。
polystyrene | polydimethylsiloxane | -0.037 + 68T |  |  | 10.1021/ma501033a10.1126/science.122604610.1021/ma0115489 | [WinError 10054] 远程主机强迫关闭了一个现有的连接。 | [WinError 10054] 远程主机强迫关闭了一个现有的连接。
poly(trimethylsilylstyrene) | poly(lactic acid) | 0.29 + 51.3T |  |  | 10.1021/ma301238j | [WinError 10054] 远程主机强迫关闭了一个现有的连接。 | [WinError 10054] 远程主机强迫关闭了一个现有的连接。
polystyrene | polydimethylsiloxane | 0.037 + 68T |  |  | 10.1021/ma301238j10.1021/ma020651a | [WinError 10054] 远程主机强迫关闭了一个现有的连接。 | [WinError 10054] 远程主机强迫关闭了一个现有的连接。
polystyrene | poly(ethylene oxide) | -0.023 + 29.8T |  |  | 10.1021/ma301238j10.1021/ma020651a | [WinError 10054] 远程主机强迫关闭了一个现有的连接。 | [WinError 10054] 远程主机强迫关闭了一个现有的连接。
polystyrene | poly(methyl methacrylate) | 0.0282 + 4.46T |  |  | 10.1021/ma301238j10.1021/ma301238j | [WinError 10054] 远程主机强迫关闭了一个现有的连接。 | [WinError 10054] 远程主机强迫关闭了一个现有的连接。
polystyrene | poly(lactic acid) | -0.211 + 154.9T |  |  | 10.1021/ma402187j10.1021/ja9083804 | [WinError 10054] 远程主机强迫关闭了一个现有的连接。 | [WinError 10054] 远程主机强迫关闭了一个现有的连接。
poly(ethylene oxide) | polyisoprene | 0.125 + 65T |  |  | 10.1021/ma402356z10.1021/ma001957p10.1063/1.478122 | [WinError 10054] 远程主机强迫关闭了一个现有的连接。 | [WinError 10054] 远程主机强迫关闭了一个现有的连接。
poly(ethylene-alt-propylene) | poly(ethyl ethylene) | 0.000444 + 4.69T |  |  | 10.1021/ma402356z10.1021/ma00210a032 | [WinError 10054] 远程主机强迫关闭了一个现有的连接。 | [WinError 10054] 远程主机强迫关闭了一个现有的连接。
polystyrene | polyethylene | 0.07 |  |  | 10.1021/ma902805x10.1021/ma020754t | [WinError 10054] 远程主机强迫关闭了一个现有的连接。 | [WinError 10054] 远程主机强迫关闭了一个现有的连接。
polystyrene | polyisoprene |  | 58 | 393.15 | 10.1021/ma402171410.1007/978-0-387-69002-5_19 | [WinError 10054] 远程主机强迫关闭了一个现有的连接。 | [WinError 10054] 远程主机强迫关闭了一个现有的连接。
poly(methyl methacrylate) | poly(vinylidene fluoride) | -0.07 |  |  | 10.1021/ma201151k10.1016/0032-3861(94)90351-4 | [WinError 10054] 远程主机强迫关闭了一个现有的连接。 | [WinError 10054] 远程主机强迫关闭了一个现有的连接。
polystyrene | poly(2-vinylpyridine) | 0.09 - 0.11 |  | 433.15 | 10.1021/ma301402n10.1021/ma992118 | [WinError 10054] 远程主机强迫关闭了一个现有的连接。 | [WinError 10054] 远程主机强迫关闭了一个现有的连接。
polystyrene | poly(2-vinylpyridine) | -0.000179 + 0.478T |  |  | 10.1021/ma301402n10.1021/ma062516u | [WinError 10054] 远程主机强迫关闭了一个现有的连接。 | [WinError 10054] 远程主机强迫关闭了一个现有的连接。
polystyrene | deuterated polystyrene | (-0.00029 ± 0.00004) + (0.00002 ± 0.000001)T |  |  | 10.1021/ma400765v10.1103/PhysRevLett.57.1429 | [WinError 10054] 远程主机强迫关闭了一个现有的连接。 | [WinError 10054] 远程主机强迫关闭了一个现有的连接。
poly(ethylene oxide) | water | 0.426 |  |  | 10.1021/ma300244u10.1021/bm025744e10.1016/0142-9612(93)90154-T | [WinError 10054] 远程主机强迫关闭了一个现有的连接。 | [WinError 10054] 远程主机强迫关闭了一个现有的连接。
polystyrene | polyisoprene | -0.0156 + 22.6T |  |  | 10.1021/ma100400q10.1021/ma062778w10.1002/(SICI)1099-0488(199812)36:17<3101::AID-POLB10>3.0.CO;2-X | [WinError 10054] 远程主机强迫关闭了一个现有的连接。 | [WinError 10054] 远程主机强迫关闭了一个现有的连接。
polystyrene | poly(ethylene oxide) | -0.0229 + 29.8T |  | 390 - 555 | 10.1021/ma100400q10.1021/ma062778w10.1209/epl/i2001-00205-7 | [WinError 10054] 远程主机强迫关闭了一个现有的连接。 | [WinError 10054] 远程主机强迫关闭了一个现有的连接。
polyisoprene | poly(ethylene oxide) | 0.117 + 60.9T |  |  | 10.1021/ma100400q10.1021/ma062778w10.1063/1.478122 | [WinError 10054] 远程主机强迫关闭了一个现有的连接。 | [WinError 10054] 远程主机强迫关闭了一个现有的连接。
polystyrene | polybutadiene | (0.019 ± 0.005) + (21.6 ± 2.2)T |  | 298 | 10.1021/ma202717p10.1063/1.470749 | [WinError 10054] 远程主机强迫关闭了一个现有的连接。 | [WinError 10054] 远程主机强迫关闭了一个现有的连接。
polyethylene | polyoctene |  |  | 440.15 | 10.1021/ma100609k | [WinError 10054] 远程主机强迫关闭了一个现有的连接。 | [WinError 10054] 远程主机强迫关闭了一个现有的连接。
polydimethylsiloxane | polydimethylsiloxane |  |  |  | 10.1021/ma202030z10.1002/polb.1995.090331109 | [WinError 10054] 远程主机强迫关闭了一个现有的连接。 | [WinError 10054] 远程主机强迫关闭了一个现有的连接。
poly(propylene) | poly(ε-caprolactone) |  | 45.6 | 463.15 | 10.1021/ma300711k10.1021/ma802598n | [WinError 10054] 远程主机强迫关闭了一个现有的连接。 | [WinError 10054] 远程主机强迫关闭了一个现有的连接。
polystyrene | carbon tetrachloride | 0.72 |  |  | 10.1021/ma101294610.1021/ma1012946 | [WinError 10054] 远程主机强迫关闭了一个现有的连接。 | [WinError 10054] 远程主机强迫关闭了一个现有的连接。
polystyrene | benzene | 0.28 |  |  | 10.1021/ma101294610.1021/ma1012946 | [WinError 10054] 远程主机强迫关闭了一个现有的连接。 | [WinError 10054] 远程主机强迫关闭了一个现有的连接。
polystyrene | chlorobenzene | 0.33 |  | 338.15 | 10.1021/ma101294610.1021/ma1012946 | [WinError 10054] 远程主机强迫关闭了一个现有的连接。 | [WinError 10054] 远程主机强迫关闭了一个现有的连接。
polystyrene | toluene | 0.35 |  | 338.15 | 10.1021/ma101294610.1021/ma1012946 | [WinError 10054] 远程主机强迫关闭了一个现有的连接。 | [WinError 10054] 远程主机强迫关闭了一个现有的连接。
polystyrene | 1,1,2-trichloroethane | 0.38 |  | 338.15 | 10.1021/ma101294610.1021/ma1012946 | [WinError 10054] 远程主机强迫关闭了一个现有的连接。 | [WinError 10054] 远程主机强迫关闭了一个现有的连接。
poly(lactic acid) | benzene | 2.03 |  |  | 10.1021/ma101294610.1021/ma1012946 | [WinError 10054] 远程主机强迫关闭了一个现有的连接。 | [WinError 10054] 远程主机强迫关闭了一个现有的连接。
poly(lactic acid) | carbon tetrachloride | 3.18 |  |  | 10.1021/ma101294610.1021/ma1012946 | [WinError 10054] 远程主机强迫关闭了一个现有的连接。 | [WinError 10054] 远程主机强迫关闭了一个现有的连接。
poly(lactic acid) | chlorobenzene | 2.37 |  | 338.15 | 10.1021/ma101294610.1021/ma1012946 | [WinError 10054] 远程主机强迫关闭了一个现有的连接。 | [WinError 10054] 远程主机强迫关闭了一个现有的连接。
poly(lactic acid) | toluene | 2.45 |  | 338.15 | 10.1021/ma101294610.1021/ma1012946 | [WinError 10054] 远程主机强迫关闭了一个现有的连接。 | [WinError 10054] 远程主机强迫关闭了一个现有的连接。
poly(lactic acid) | 1,1,2-trichloroethane | 2.38 |  | 338.15 | 10.1021/ma101294610.1021/ma1012946 | [WinError 10054] 远程主机强迫关闭了一个现有的连接。 | [WinError 10054] 远程主机强迫关闭了一个现有的连接。
polystyrene | chloroform | 0.04 |  | 338.15 | 10.1021/ma101294610.1021/ma1012946 | [WinError 10054] 远程主机强迫关闭了一个现有的连接。 | [WinError 10054] 远程主机强迫关闭了一个现有的连接。
polystyrene | dichloromethane | 0.03 |  |  | 10.1021/ma101294610.1021/ma1012946 | [WinError 10054] 远程主机强迫关闭了一个现有的连接。 | [WinError 10054] 远程主机强迫关闭了一个现有的连接。
polystyrene | xylene | 0.22 |  |  | 10.1021/ma101294610.1021/ma1012946 | [WinError 10054] 远程主机强迫关闭了一个现有的连接。 | [WinError 10054] 远程主机强迫关闭了一个现有的连接。
poly(lactic acid) | chloroform | 0.58 |  | 338.15 | 10.1021/ma101294610.1021/ma1012946 | [WinError 10054] 远程主机强迫关闭了一个现有的连接。 | [WinError 10054] 远程主机强迫关闭了一个现有的连接。
poly(lactic acid) | dichloromethane | 0.37 |  |  | 10.1021/ma101294610.1021/ma1012946 | [WinError 10054] 远程主机强迫关闭了一个现有的连接。 | [WinError 10054] 远程主机强迫关闭了一个现有的连接。
poly(lactic acid) | ethylene dichloride | 1.02 |  |  | 10.1021/ma101294610.1021/ma1012946 | [WinError 10054] 远程主机强迫关闭了一个现有的连接。 | [WinError 10054] 远程主机强迫关闭了一个现有的连接。
poly(lactic acid) | xylene | 2.19 |  |  | 10.1021/ma101294610.1021/ma1012946 | [WinError 10054] 远程主机强迫关闭了一个现有的连接。 | [WinError 10054] 远程主机强迫关闭了一个现有的连接。
polystyrene | poly(n-hexyl methacrylate) | 0.035 + 3.93T |  | 423 - 488 | 10.1021/ma402526q10.1021/ma981055c | [WinError 10054] 远程主机强迫关闭了一个现有的连接。 | [WinError 10054] 远程主机强迫关闭了一个现有的连接。
polystyrene | polybutadiene | 0.00659 + 13.6T |  |  | 10.1021/ma301487e10.1021/ma00036a019 | [WinError 10054] 远程主机强迫关闭了一个现有的连接。 | [WinError 10054] 远程主机强迫关闭了一个现有的连接。
carbon dioxide | poly(hexafluoroisopropylidene diphthalic anhydride-alt-2,3,5,6-tetramethyl-1,4-diaminobenzene) | 3.78 |  | 303.15 | 10.1021/ma200587610.1021/ma971786x10.1002/aic.690080416 | [WinError 10054] 远程主机强迫关闭了一个现有的连接。 | [WinError 10054] 远程主机强迫关闭了一个现有的连接。
carbon dioxide | matrimid | 1.84 |  | 303.15 | 10.1021/ma200587610.1021/ma971786x10.1002/aic.690080416 | [WinError 10054] 远程主机强迫关闭了一个现有的连接。 | [WinError 10054] 远程主机强迫关闭了一个现有的连接。
oxygen | matrimid | 3.04 |  | 303.15 | 10.1021/ma200587610.1021/ma971786x10.1002/aic.690080416 | [WinError 10054] 远程主机强迫关闭了一个现有的连接。 | [WinError 10054] 远程主机强迫关闭了一个现有的连接。
oxygen | poly(hexafluoroisopropylidene diphthalic anhydride-alt-2,3,5,6-tetramethyl-1,4-diaminobenzene) | 5.57 |  | 303.15 | 10.1021/ma200587610.1021/ma971786x10.1002/aic.690080416 | [WinError 10054] 远程主机强迫关闭了一个现有的连接。 | [WinError 10054] 远程主机强迫关闭了一个现有的连接。
poly(propylene) | poly(lactic acid) |  | 73.2 | 463.15 | 10.1021/ma300711k10.1021/ma802598n | [WinError 10054] 远程主机强迫关闭了一个现有的连接。 | [WinError 10054] 远程主机强迫关闭了一个现有的连接。
polystyrene | 1,2-dichloroethane | 0.03 |  |  | 10.1021/ma1012946 | [WinError 10054] 远程主机强迫关闭了一个现有的连接。 | [WinError 10054] 远程主机强迫关闭了一个现有的连接。
polystyrene | poly(butyl acrylate) | 0.087 |  | 503.15 | 10.1021/ma201259w10.1002/(SICI)1099-0488(20000201)38:3<369::AID-POLB3>3.0.CO;2-W | [WinError 10054] 远程主机强迫关闭了一个现有的连接。 | [WinError 10054] 远程主机强迫关闭了一个现有的连接。
poly(ethyl methacrylate) | poly(butyl acrylate) | 0.013 |  | 503.15 | 10.1021/ma201259w10.1002/(SICI)1099-0488(20000201)38:3<369::AID-POLB3>3.0.CO;2-W | [WinError 10054] 远程主机强迫关闭了一个现有的连接。 | [WinError 10054] 远程主机强迫关闭了一个现有的连接。
polystyrene | poly(butyl methacrylate) | 0.017 - 0.018 |  |  | 10.1021/ma201259w10.1021/ma0526037 | [WinError 10054] 远程主机强迫关闭了一个现有的连接。 | [WinError 10054] 远程主机强迫关闭了一个现有的连接。
polystyrene | chloroform | 0.29 ± 0.01 |  |  | 10.1021/ma500561q | [WinError 10054] 远程主机强迫关闭了一个现有的连接。 | [WinError 10054] 远程主机强迫关闭了一个现有的连接。
polybutadiene | chloroform | 0.21 ± 0.1 |  |  | 10.1021/ma500561q | [WinError 10054] 远程主机强迫关闭了一个现有的连接。 | [WinError 10054] 远程主机强迫关闭了一个现有的连接。
polydimethylsiloxane | polystyrene | 0.072 + 6.85T |  | 423.15 | 10.1021/acs.macromol.5b00518 | [WinError 10054] 远程主机强迫关闭了一个现有的连接。 | [WinError 10054] 远程主机强迫关闭了一个现有的连接。
poly(diethylhexyloxy-p-phenylenevinylene) | polyisoprene | -0.091 + 34.8T |  |  | 10.1021/ma502417w | [WinError 10054] 远程主机强迫关闭了一个现有的连接。 | [WinError 10054] 远程主机强迫关闭了一个现有的连接。
polystyrene | polydimethylsiloxane | 0.033 + 32.6T |  | 423.15 | 10.1021/acs.macromol.5b0051810.1021/ma402016410.1016/S0368-2048(01)00329-2 | [WinError 10054] 远程主机强迫关闭了一个现有的连接。 | [WinError 10054] 远程主机强迫关闭了一个现有的连接。
polydimethylsiloxane | poly(methyl methacrylate) | 0.13 + 31.5T |  |  | 10.1021/acs.macromol.5b00518 | [WinError 10054] 远程主机强迫关闭了一个现有的连接。 | [WinError 10054] 远程主机强迫关闭了一个现有的连接。
polydimethylsiloxane | poly(methyl methacrylate) | 0.13 + 24.5T |  |  | 10.1021/acs.macromol.5b00518 | [WinError 10054] 远程主机强迫关闭了一个现有的连接。 | [WinError 10054] 远程主机强迫关闭了一个现有的连接。
polystyrene | chloroform | 0.35 |  |  | 10.1021/acs.macromol.5b01261ISBN: 0-471-16628-6 | [WinError 10054] 远程主机强迫关闭了一个现有的连接。 | [WinError 10054] 远程主机强迫关闭了一个现有的连接。
polystyrene | toluene | 0.35 |  |  | 10.1021/acs.macromol.5b01261ISBN: 0-471-16628-6 | [WinError 10054] 远程主机强迫关闭了一个现有的连接。 | [WinError 10054] 远程主机强迫关闭了一个现有的连接。
poly(4-vinylpyridine) | chloroform | 0.67 |  |  | 10.1021/acs.macromol.5b01261ISBN: 0-471-16628-6 | [WinError 10054] 远程主机强迫关闭了一个现有的连接。 | [WinError 10054] 远程主机强迫关闭了一个现有的连接。
poly(4-vinylpyridine) | toluene | 1.01 |  |  | 10.1021/acs.macromol.5b01261ISBN: 0-471-16628-6 | [WinError 10054] 远程主机强迫关闭了一个现有的连接。 | [WinError 10054] 远程主机强迫关闭了一个现有的连接。
carbon tetrachloride | polystyrene | 0.396 |  |  | 10.1021/acs.macromol.5b0051010.1021/la00089a00910.1039/TF9585401742 | [WinError 10054] 远程主机强迫关闭了一个现有的连接。 | [WinError 10054] 远程主机强迫关闭了一个现有的连接。
cyclohexane | polystyrene | 0.505 |  |  | 10.1021/acs.macromol.5b0051010.1021/la00089a00910.5254/1.3535155 | [WinError 10054] 远程主机强迫关闭了一个现有的连接。 | [WinError 10054] 远程主机强迫关闭了一个现有的连接。
polystyrene | benzene | 0.438 |  |  | 10.1021/acs.macromol.5b0051010.1021/la00089a00910.1039/TF9585401742 | [WinError 10054] 远程主机强迫关闭了一个现有的连接。 | [WinError 10054] 远程主机强迫关闭了一个现有的连接。
polystyrene | toluene | 0.432 |  |  | 10.1021/acs.macromol.5b0051010.1021/la00089a00910.1039/TF9585401742 | [WinError 10054] 远程主机强迫关闭了一个现有的连接。 | [WinError 10054] 远程主机强迫关闭了一个现有的连接。
poly(propylene oxide) | 2,6-diaminotriazine | 3.5 |  |  | 10.1021/ma502304k10.1021/ja2119496 | [WinError 10054] 远程主机强迫关闭了一个现有的连接。 | [WinError 10054] 远程主机强迫关闭了一个现有的连接。
polyethylene | thymine | 8.5 |  |  | 10.1021/ma502304kISBN: 9780849301766 | [WinError 10054] 远程主机强迫关闭了一个现有的连接。 | [WinError 10054] 远程主机强迫关闭了一个现有的连接。
polyethylene | 2,6-diaminotriazine | 3 |  |  | 10.1021/ma502304kISBN: 9780849301766 | [WinError 10054] 远程主机强迫关闭了一个现有的连接。 | [WinError 10054] 远程主机强迫关闭了一个现有的连接。
poly(propylene oxide) | thymine | 10.6 |  |  | 10.1021/ma502304k10.1021/ja2119496 | [WinError 10054] 远程主机强迫关闭了一个现有的连接。 | [WinError 10054] 远程主机强迫关闭了一个现有的连接。
polyisoprene | poly(lactic acid) | -0.48 + 381T |  |  | 10.1021/acs.macromol.5b00277 | [WinError 10054] 远程主机强迫关闭了一个现有的连接。 | [WinError 10054] 远程主机强迫关闭了一个现有的连接。
polyisoprene | poly(lactic acid) | -0.69 + 411T |  |  | 10.1021/acs.macromol.5b00277 | [WinError 10054] 远程主机强迫关闭了一个现有的连接。 | [WinError 10054] 远程主机强迫关闭了一个现有的连接。
polyisoprene | poly(lactic acid) | -0.41 + 247T |  |  | 10.1021/acs.macromol.5b00277 | [WinError 10054] 远程主机强迫关闭了一个现有的连接。 | [WinError 10054] 远程主机强迫关闭了一个现有的连接。